## Plan1
ESPECIFICAÇÃO DE MATERIAIS DE VASOS DE PRESSÃO
MATERIAL BASE : AÇO C
COMPONENTE |  |  |  | MATERIAL | COMENTÁRIOS
1 | Casco |  |  | SA - 515 Gr. 60
2 | Tampos | Superior |  | SA - 515 Gr. 60
|  | Inferior |  | SA - 515 Gr. 60
|  | Intermediário |  | SA - 515 Gr. 60
3 | Bocais | Flange |  | SA - 105
|  | Pescoço |  | SA - 106 Gr. B
|  | Luva |  | -
4 | Boca de Visita Inspeção e Descarte |  | Flange | SA - 105 | Chapa SA - 515 Gr. 60 OU 70
|  |  | Pescoço | SA - 515 Gr. 60
5 | Bota ( Casco e Tampo) |  |  | SA - 515 Gr. 60
6 | Flanges do Corpo |  |  | SA - 105 | Chapa SA - 515 Gr. 60 OU 70
7 | Reforço em Aberturas |  |  | SA - 515 Gr. 60 | Forjado SA - 105
8 | Tubos | Pressurizados |  | SA - 106 Gr. B
|  | Não Pressurizados |  | SA - 53 Gr. B
9 | Acessórios de Tubulação |  |  | SA - 234 Gr. WPB
10 | Acessórios Soldados |  | Internos | SA - 515 Gr. 60
|  |  | Externos | SA - 36 | VER NOTA 2
11 | Internos | Fixos |  | SA - 515 Gr. 60
|  | Remomíveis |  | SA - 240 Gr. 304
12 | Bandejas e Pratos |  |  | SA - 240 Gr. 304
13 | Demister |  |  | AISI - 304
14 | Distribuidores | de Tubos |  | SA - 312 Gr. 304
|  | de Chapas |  | SA - 240 Gr. 304
15 | Sprays |  |  | AISI - 304
16 | Recheios |  |  | PELO PROCESSO
17 | Grades |  |  | SA - 240 Gr. 304
18 | Válvulas e Borbulhadores |  |  | AISI - 304
19 | Prafusos e Estojos e Porcas | Internos |  | INOX TP - 304
|  | Externos |  | SA - 193 Gr. B7
SA - 194 Gr. 2H
20 | Grampos de Atracação |  |  | INOX TP - 304
21 | Telas e Arames |  |  | AISI - 304
22 | Juntas | Internas |  | 100% Fita de Grafite Flexível
|  | Externas |  | Inox Aust. + Grafite Flexível | Espiralada
23 | Suportes do Vaso |  |  | SA -36 | VER NOTA 2
24 | Anéis de Reforço |  |  | SA - 36 | VER NOTA 2
25 | Chumbadores |  |  | SA - 307 Gr B
26
27
28
29
RECOMENDAÇÕES:
1- SA 515 Gr. 70 com 0,26% C máximo
2 - Usar SA - 515 Gr. 60 com grupos 1.5, 1.7, 1.9 E 1.16
3 - Ao materiais SA - 515, SA - 105, SA - 106 e SA - 234 devem atender a:
3.1 - Seguintes teores máximos: o,oo5% S; 0,020% P; 1,0% Mn; 0,40% Ni e 0,40% Cu
3.2 - Carbono Equivalente (CE): CE = C + Mn + Cr + Mo + V + Cu + Ni = 0,40% máximo
3.3 - Desgaseificação a vácuo e tratado para controle da Morfologia de inclusão; globalização pela injeção de Co.
4 - Materiais conforme teste NACE STD TM - 04 - Co4 (HIC) para grupos 1.4, 1.5, 1.16
5 - Prever tratamento térmico de normalização para os materiais do grupo 1.16
petroblog-Santini Folha 1 de 8
6
5
15

## Plan2
ESPECIFICAÇÃO DE MATERIAIS DE VASOS DE PRESSÃO
MATERIAL BASE : AÇO C
COMPONENTE |  |  |  | MATERIAL | COMENTÁRIOS
1 | Casco |  |  | SA - 515 Gr. 60
2 | Tampos | Superior |  | SA - 515 Gr. 60
|  | Inferior |  | SA - 515 Gr. 60
|  | Intermediário |  | SA - 515 Gr. 60
3 | Bocais | Flange |  | SA - 105
|  | Pescoço |  | SA - 106 Gr. B
|  | Luva |  | SA-105
4 | Boca de Visita Inspeção e Descarte |  | Flange | SA - 105 | Chapa SA - 515 Gr. 60 OU 70
|  |  | Pescoço | SA - 515 Gr. 60
5 | Bota ( Casco e Tampo) |  |  | SA - 515 Gr. 60
6 | Flanges do Corpo |  |  | SA - 105 | Chapa SA - 515 Gr. 60 OU 70
7 | Reforço em Aberturas |  |  | SA - 515 Gr. 60
8 | Tubos | Pressurizados |  | SA - 106 Gr. B
|  | Não Pressurizados |  | SA - 53 Gr. B
9 | Acessórios de Tubulação |  |  | SA - 234 Gr. WPB
10 | Acessórios Soldados |  | Internos | SA - 36
|  |  | Externos | SA - 36
11 | Internos | Fixos |  | SA - 515 Gr. 60
|  | Remomíveis |  | SA - 240 Gr. TP 304 | VER NOTA 2
12 | Bandejas e Pratos |  |  | SA - 240 Gr. TP 304 | VER NOTA 2
13 | Demister |  |  | AISI - 304 | VER NOTA 2
14 | Distribuidores | de Tubos |  | SA - 312 Gr. TP 304 | VER NOTA 2
|  | de Chapas |  | SA - 240 Gr. TP 304 | VER NOTA 2
15 | Sprays |  |  | AISI - 304 | VER NOTA 2
16 | Recheios |  |  | PELO PROCESSO
17 | Grades |  |  | SA - 240 Gr. TP 304 | VER NOTA 2
18 | Válvulas e Borbulhadores |  |  | AISI - 304 | VER NOTA 2
19 | Prafusos e Estojos e Porcas | Internos |  | INOX TP - 304 | VER NOTA 2
|  | Externos |  | SA - 193 Gr. B7
SA - 194 Gr. 2H
20 | Grampos de Atracação |  |  | INOX TP - 304 | VER NOTA 2
21 | Telas e Arames |  |  | AISI - 304 | VER NOTA 2
22 | Juntas | Internas |  | 100% Fita de Grafite Flexível
|  | Externas |  | Inox Aust. + Grafite Flexível | Espiralada
23 | Suportes do Vaso |  |  | SA -36
24 | Anéis de Reforço |  |  | SA - 36
25 | Chumbadores |  |  | SA - 307 Gr B
26
27
28
29
RECOMENDAÇÕES:
1 - SA -515 Gr. 70 com 0,26% C máximo.
2- Usar TP-316 no lugar do TP-304 para o grupo 1.11.
petroblog-Santini Folha 2 de 8

## Plan3
ESPECIFICAÇÃO DE MATERIAIS DE VASOS DE PRESSÃO
MATERIAL BASE : AÇO C
COMPONENTE |  |  |  | MATERIAL | COMENTÁRIOS
1 | Casco |  |  | SA - 516 Gr. 60
2 | Tampos | Superior |  | SA - 516 Gr. 60
|  | Inferior |  | SA - 516 Gr. 60
|  | Intermediário |  | SA - 516 Gr. 60
3 | Bocais | Flange |  | SA - 350 Gr. LF 2
|  | Pescoço |  | SA - 333 Gr 6
|  | Luva |  | SA - 350 Gr. LF 2
4 | Boca de Visita |  | Flange | SA - 350 Gr. LF 2 | Chapa SA - 516 Gr. 60 OU 70 Normal
|  |  | Pescoço | SA - 516 Gr. 60 | Normalisado
5 | Bota ( Casco e Tampo) |  |  | SA - 516 Gr. 60 | Normalisado
6 | Flanges do Corpo |  |  | SA - 350 Gr. LF 2 | Chapa SA - 516 Gr. 60 OU 70 Normal
7 | Reforço em Aberturas |  |  | SA - 350 Gr. LF 2
8 | Tubos | Pressurizados |  | SA - 333 Gr 6
|  | Não Pressurizados |  | SA - 333 Gr 6
9 | Acessórios de Tubulação |  |  | SA - 420 Gr. WP L 6
10 | Acessórios Soldados |  | Internos | SA - 516 Gr. 60 | Normalisado
|  |  | Externos | SA - 516 Gr. 60 | Normalisado
11 | Internos | Fixos |  | SA - 516 Gr. 60 | Normalisado
|  | Remomíveis |  | SA - 240 Gr. 304
12 | Bandejas e Pratos |  |  | SA - 240 Gr. 304
13 | Demister |  |  | AISI - 304
14 | Distribuidores | de Tubos |  | SA - 333 Gr 6
|  | de Chapas |  | SA - 516 Gr. 60 | Normalisado
15 | Sprays |  |  | AISI - 304
16 | Recheios |  |  | PELO PROCESSO
17 | Grades |  |  | SA - 516 Gr. 60 | Normalisado
18 | Válvulas e Borbulhadores |  |  | AISI - 304
19 | Prafusos e Estojos e Porcas | Internos |  | INOX TP - 304
|  | Externos |  | SA - 320 Gr. L7
SA - 194 Gr. 4
20 | Grampos de Atracação |  |  | INOX TP - 304
21 | Telas e Arames |  |  | AISI - 304
22 | Juntas | Internas |  | 100% Fita de Grafite Flexível
|  | Externas |  | Inox Aust. + Grafite Flexível | Espiralada
23 | Suportes do Vaso |  |  | SA -516 Gr. 60 | Normalisado
24 | Anéis de Reforço |  |  | SA - 516 Gr. 60 | Normalisado
25 | Chumbadores |  |  | SA - 307 Gr B
26
27
28
29
RECOMENDAÇÕES:
petroblog-Santini Folha 3 de 8

## Plan4
ESPECIFICAÇÃO DE MATERIAIS DE VASOS DE PRESSÃO
MATERIAL BASE : AÇO C - 1/2 Mo
COMPONENTE |  |  |  | MATERIAL | COMENTÁRIOS
1 | Casco |  |  | SA - 204 Gr. B
2 | Tampos | Superior |  | SA - 204 Gr. B
|  | Inferior |  | SA - 204 Gr. B
|  | Intermediário |  | SA - 204 Gr. B
3 | Bocais | Flange |  | SA - 182 Gr. F-1
|  | Pescoço |  | SA - 335 Gr. P-1
|  | Luva |  | SA - 182 Gr. F-1
4 | Boca de Visita |  | Flange | SA - 182 Gr. F-1 | Chapa SA - 204 Gr. B
|  |  | Pescoço | SA - 204 Gr. B
5 | Bota ( Casco e Tampo) |  |  | SA - 204 Gr. B
6 | Flanges do Corpo |  |  | SA - 182 Gr. F-1 | Chapa SA - 204 Gr. B
7 | Reforço em Aberturas |  |  | SA - 204 Gr. B | Forjado SA - 182 Gr. F-1
8 | Tubos | Pressurizados |  | SA - 335 Gr. P-1
|  | Não Pressurizados |  | SA - 335 Gr. P-1
9 | Acessórios de Tubulação |  |  | SA - 234 Gr. WPB
10 | Acessórios Soldados |  | Internos | SA - 204 Gr. B
|  |  | Externos | SA - 204 Gr. B
11 | Internos | Fixos |  | SA - 204 Gr. B
|  | Remomíveis |  | SA - 204 Gr. 304
12 | Bandejas e Pratos |  |  | SA - 240 Gr. 304
13 | Demister |  |  | AISI - 304
14 | Distribuidores | de Tubos |  | SA - 312 Gr. 304
|  | de Chapas |  | SA - 240 Gr. 304
15 | Sprays |  |  | AISI - 304
16 | Recheios |  |  | PELO PROCESSO
17 | Grades |  |  | SA - 240 Gr. 304
18 | Válvulas e Borbulhadores |  |  | AISI - 304
19 | Prafusos e Estojos e Porcas | Internos |  | INOX TP - 304
|  | Externos |  | SA - 193 Gr. B7
SA - 194 Gr. 2H
20 | Grampos de Atracação |  |  | INOX TP - 304
21 | Telas e Arames |  |  | AISI - 304
22 | Juntas | Internas |  | 100% Fita de Grafite Flexível
|  | Externas |  | Inox Aust. + Grafite Flexível | Espiralada
23 | Suportes do Vaso |  |  | SA -204 Gr. B
24 | Anéis de Reforço |  |  | SA - 204 Gr. B
25 | Chumbadores |  |  | SA - 307 Gr B
26
27
28
29
petroblog-Santini Folha 4 de 8

## Plan5
ESPECIFICAÇÃO DE MATERIAIS DE VASOS DE PRESSÃO
MATERIAL BASE : AÇO C - 1 1/4 Cr - 1/2 Mo
COMPONENTE |  |  |  | MATERIAL | COMENTÁRIOS
1 | Casco |  |  | SA - 387 Gr. 11
2 | Tampos | Superior |  | SA - 387 Gr. 11
|  | Inferior |  | SA - 387 Gr. 11
|  | Intermediário |  | SA - 387 Gr. 11
3 | Bocais | Flange |  | SA - 182 Gr. F-11
|  | Pescoço |  | SA - 335 Gr. P-11
|  | Luva |  | SA - 182 Gr. F-11
4 | Boca de Visita Inspeção e Descarte |  | Flange | SA - 182 Gr. F-11 | Chapa SA - 387 Gr.11
|  |  | Pescoço | SA - 387 Gr. 11
5 | Bota ( Casco e Tampo) |  |  | SA - 387 Gr. 11
6 | Flanges do Corpo |  |  | SA - 182 Gr. F-11 | Chapa SA - 387 Gr. 11
7 | Reforço em Aberturas |  |  | SA - 387 Gr. 11 | Forjado SA - 182 Gr. F-11
8 | Tubos | Pressurizados |  | SA - 335 Gr. P-11
|  | Não Pressurizados |  | SA - 335 Gr. P-11
9 | Acessórios de Tubulação |  |  | SA - 234 Gr. WP-11
10 | Acessórios Soldados |  | Internos | SA - 387 Gr. 11
|  |  | Externos | SA - 387 Gr. 11
11 | Internos | Fixos |  | SA - 387 Gr. 11
|  | Remomíveis |  | SA - 240 Gr. 304
12 | Bandejas e Pratos |  |  | SA - 240 Gr. 304
13 | Demister |  |  | AISI - 304
14 | Distribuidores | de Tubos |  | SA - 312 Gr. 304
|  | de Chapas |  | SA - 240 Gr. 304
15 | Sprays |  |  | AISI - 304
16 | Recheios |  |  | PELO PROCESSO
17 | Grades |  |  | SA - 240 Gr. 304
18 | Válvulas e Borbulhadores |  |  | AISI - 304
19 | Prafusos e Estojos e Porcas | Internos |  | INOX TP - 304
|  | Externos |  | SA - 193 Gr. B7
SA - 194 Gr. 2H
20 | Grampos de Atracação |  |  | INOX TP - 304
21 | Telas e Arames |  |  | AISI - 304
22 | Juntas | Internas |  | 100% Fita de Grafite Flexível
|  | Externas |  | Inox Aust. + Grafite Flexível | Espiralada
23 | Suportes do Vaso |  |  | SA - 387 Gr. 11
24 | Anéis de Reforço |  |  | SA - 387 Gr. 11
25 | Chumbadores |  |  | SA - 307 Gr. B
26
27
28
29
RECOMENDAÇÕES:
petroblog-Santini Folha 5 de 8

## Plan6
ESPECIFICAÇÃO DE MATERIAIS DE VASOS DE PRESSÃO
MATERIAL BASE : AÇO C - 3 1/2 Ni
COMPONENTE |  |  |  | MATERIAL | COMENTÁRIOS
1 | Casco |  |  | SA - 203 Gr. D
2 | Tampos | Superior |  | SA - 203 Gr. D
|  | Inferior |  | SA - 203 Gr. D
|  | Intermediário |  | SA - 203 Gr. D
3 | Bocais | Flange |  | SA - 350 Gr. LF 3
|  | Pescoço |  | SA - 333 Gr. 3
|  | Luva |  | SA - 350 Gr. LF 3
4 | Boca de Visita |  | Flange | SA - 350 Gr. LF 3 | Chapa SA - 203 Gr. D
|  |  | Pescoço | SA - 203 Gr. D
5 | Bota ( Casco e Tampo) |  |  | SA - 203 Gr. D
6 | Flanges do Corpo |  |  | SA - 350 Gr. LF 3 | Chapa SA - 203 Gr D
7 | Reforço em Aberturas |  |  | SA - 350 Gr. LF 3
8 | Tubos | Pressurizados |  | SA - 333 Gr. 3
|  | Não Pressurizados |  | SA - 333 Gr. 3
9 | Acessórios de Tubulação |  |  | SA - 420 Gr. WPL 3
10 | Acessórios Soldados |  | Internos | SA - 203 Gr. D
|  |  | Externos | SA - 203 Gr. D
11 | Internos | Fixos |  | SA - 203 Gr. D
|  | Remomíveis |  | SA 240 Gr. 304
12 | Bandejas e Pratos |  |  | SA - 240 Gr. 304
13 | Demister |  |  | AISI - 304
14 | Distribuidores | de Tubos |  | SA - 312 Gr. 304
|  | de Chapas |  | SA - 240 Gr. 304
15 | Sprays |  |  | AISI - 304
16 | Recheios |  |  | PELO PROCESSO
17 | Grades |  |  | SA - 240 Gr. 304
18 | Válvulas e Borbulhadores |  |  | AISI - 304
19 | Prafusos e Estojos e Porcas | Internos |  | INOX TP - 304
|  | Externos |  | SA - 193 Gr. B8
SA - 194 Gr. 8
20 | Grampos de Atracação |  |  | INOX TP - 304
21 | Telas e Arames |  |  | AISI - 304
22 | Juntas | Internas |  | 100% Fita de Grafite Flexível
|  | Externas |  | Inox Aust. + Grafite Flexível | Espiralada
23 | Suportes do Vaso |  |  | SA -203 Gr. D
24 | Anéis de Reforço |  |  | SA - 203 Gr. D
25 | Chumbadores |  |  | SA - 203 Gr. D
26
27
28
29
RECOMENDAÇÕES:
petroblog-Santini Folha 6 de 8

## Plan7
ESPECIFICAÇÃO DE MATERIAIS DE VASOS DE PRESSÃO
MATERIAL BASE : AÇO C + REVESTIMENTO INOX TP - 304 L / INOX TP - 316 L
COMPONENTE |  |  |  | MATERIAL | COMENTÁRIOS
1 | Casco |  |  | SA - 264 (SA - 516 Gr. 60 + SA - 240 Gr. 304)
2 | Tampos | Superior |  | SA - 264 (SA - 516 Gr. 60 + SA - 240 Gr. 304)
|  | Inferior |  | SA - 264 (SA - 516 Gr. 60 + SA - 240 Gr. 304)
|  | Intermediário |  | SA - 264 (SA - 516 Gr. 60 + SA - 240 Gr. 304)
3 | Bocais | Flange |  | SA - 105 + Depósito Solda Inox TP - 304 L | VER N-1707
|  | Pescoço |  | SA - 106 Gr. B + Luva Inox TP - 304 L | VER N-1707
|  | Luva |  | SA - 182 F - 304
4 | Boca de Visita |  | Flange | SA - 105 + Depósito Solda Inox TP - 304 L | Chapa SA - 516 Gr. 60 + Depósito Solda Inox TP - 304 L
|  |  | Pescoço | SA - 264 (SA - 516 Gr. 60 + SA - 240 Gr. 304)
5 | Bota ( Casco e Tampo) |  |  | SA - 264 (SA - 516 Gr. 60 + SA - 240 Gr. 304)
6 | Flanges do Corpo |  |  | SA - 105 + Depósito Solda Inox TP - 304 L | Chapa SA - 516 Gr. 60 + Depósito Solda Inox TP - 304 L
7 | Reforço em Aberturas |  |  | SA - 516 Gr. 60 | Forjado SA - 105 + Depósito TP - 304 L
8 | Tubos | Pressurizados |  | SA - 312 Gr. 304
|  | Não Pressurizados |  | SA - 312 Gr. 304
9 | Acessórios de Tubulação |  |  | SA - 403 Gr. WP - 304
10 | Acessórios Soldados |  | Internos | SA - 240 Gr. 304
|  |  | Externos | SA - 36 | VER NOTA 2
11 | Internos | Fixos |  | SA - 240 Gr. 304
|  | Remomíveis |  | SA - 240 Gr. 304
12 | Bandejas e Pratos |  |  | SA - 240 Gr. 304
13 | Demister |  |  | AISI - 304
14 | Distribuidores | de Tubos |  | SA - 312 Gr. 304
|  | de Chapas |  | SA - 240 Gr. 304
15 | Sprays |  |  | AISI - 304
16 | Recheios |  |  | PELO PROCESSO
17 | Grades |  |  | SA - 240 Gr. 304
18 | Válvulas e Borbulhadores |  |  | AISI - 304
19 | Prafusos e Estojos e Porcas | Internos |  | INOX TP - 304
|  | Externos |  | SA - 193 Gr. B7
SA - 194 Gr. 2H
20 | Grampos de Atracação |  |  | INOX TP - 304
21 | Telas e Arames |  |  | AISI - 304
22 | Juntas | Internas |  | 100% Fita de Grafite Flexível
|  | Externas |  | Inox Aust. + Grafite Flexível | Espiralada
23 | Suportes do Vaso |  |  | SA -36 | VER NOTA 2
24 | Anéis de Reforço |  |  | SA - 36 | VER NOTA 2
25 | Chumbadores |  |  | SA - 307 Gr B
26
27
28
29
RECOMENDAÇÕES:
1- Quando o material base especificado for com revestimento em inox TP - 316, substituir TP - 304 pelo TP - 316
2- Usar SA - 516 Gr. 60 com grupo 6.2, 6.4, 6.5
3- Nos grupos 6.1, 6.2, 6.4, 6.9 substituir o SA - 516 pelo SA - 515
4- Quando conveniente usar o SA - 516 Gr. 70 e SA - 515 Gr. 70 com 0,26% C máximo
petroblog-Santini Folha 7 de 8

## Plan8
ESPECIFICAÇÃO DE MATERIAIS DE VASOS DE PRESSÃO
MATERIAL BASE : AÇO INOX TP-304 / TP-316
COMPONENTE |  |  |  | MATERIAL | COMENTÁRIOS
1 | Casco |  |  | SA - 240 Gr. 304
2 | Tampos | Superior |  | SA - 240 Gr. 304
|  | Inferior |  | SA - 240 Gr. 304
|  | Intermediário |  | SA - 240 Gr. 304
3 | Bocais | Flange |  | SA - 182 Gr. F-304
|  | Pescoço |  | SA - 312 Gr. 304
|  | Luva |  | SA - 182 Gr. F-304
4 | Boca de Visita Inspeção e Descarte |  | Flange | SA - 182 Gr. F-304 | Chapa SA - 240 Gr. 304
|  |  | Pescoço | SA - 240 Gr. 304
5 | Bota ( Casco e Tampo) |  |  | SA - 240 Gr. 304
6 | Flanges do Corpo |  |  | SA - 182 Gr. F-304 | Chapa SA - 240 Gr. 304
7 | Reforço em Aberturas |  |  | SA - 240 Gr. 304
8 | Tubos | Pressurizados |  | SA - 312 Gr. 304
|  | Não Pressurizados |  | SA - 312 Gr. 304
9 | Acessórios de Tubulação |  |  | SA - 403 Gr. WP-304
10 | Acessórios Soldados |  | Internos | SA - 240 Gr. 304
|  |  | Externos | SA - 204 Gr. 304
11 | Internos | Fixos |  | SA - 240 Gr. 304
|  | Remomíveis |  | SA - 240 Gr. 304
12 | Bandejas e Pratos |  |  | SA - 240 Gr. 304
13 | Demister |  |  | AISI - 304
14 | Distribuidores | de Tubos |  | SA - 312 Gr. 304
|  | de Chapas |  | SA - 240 Gr. 304
15 | Sprays |  |  | AISI - 304
16 | Recheios |  |  | PELO PROCESSO
17 | Grades |  |  | SA - 240 Gr. 304
18 | Válvulas e Borbulhadores |  |  | AISI - 304
19 | Prafusos e Estojos e Porcas | Internos |  | INOX TP - 304
|  | Externos |  | SA - 193 Gr. B8
SA - 194 Gr. 8
20 | Grampos de Atracação |  |  | INOX TP - 304
21 | Telas e Arames |  |  | AISI - 304
22 | Juntas | Internas |  | 100% Fita de Grafite Flexível
|  | Externas |  | INOX AUST. + Grafite Flexível | ESPIRALADA
23 | Suportes do Vaso |  |  | SA - 240 Gr. 304
24 | Anéis de Reforço |  |  | SA - 240 Gr. 304
25 | Chumbadores |  |  | SA - 307 Gr. B
26
27
28
29
RECOMENDAÇÕES:
1- Quando o material base especificado for TP-316, substituir TP - 304 por TP - 316.
petroblog-Santini Folha 8 de 8